## MENU
DOSAGEM PARA DOSAGEM DE CONCRETOS CONVENCIONAIS -
MÉTODO IBRACON (TUTIKIAN & HELENE)
Composição
Mescla 2 Areias
Mescla 3 Areias
1 Areia
Dosagem com 3 pontos
Traço Inicial
3 Traços
Curvas dosagem
Cálculo do Traço
Empacotamento
Empacotamento dos agregados
4 Traços
Curvas dosagem
Cálculo do Traço
Dosagem com 4 pontos
Traço Inicial
Autores da planilha
Prof. Dr. Bernardo Tutikian
Apoio de Ademar Gusukuma e Eduardo R B da Silva
Granulometria 1 Brita
Granulometria 2 Britas

## 1 Areia
COMPOSIÇÃO GRANULOMÉTRICA DE UM AGREGADO MIÚDO | [6 empty] | Data:
Peneira com abertura de malha (ABNT NBR NM ISO 3310-1) | Areia regular |  |  |  |  | %, em massa, retida acumulada
[6 empty] | Limites Inf. |  | Limites Sup.
| Ensaio 1 | Ensaio 2 | Média | Retido (%) | Acum. (%) | Zona util | Zona ótima | Zona ótima | Zona util
9.5 |  |  | 0 | 0 | 0 | 0 | 0 | 0 | 0
6.3 |  |  | 0 | 0 | 0 | 0 | 0 | 0 | 7
4.8 | 6 | 9 | 7.5 | 1.293103 | 1.293103 | 0 | 0 | 5 | 10
2.4 | 52 | 54 | 53 | 9.137931 | 10.43103 | 0 | 10 | 20 | 25
1.2 | 98 | 105 | 101.5 | 17.5 | 27.93103 | 5 | 20 | 30 | 50
0.6 | 107 | 99 | 103 | 17.75862 | 45.68966 | 15 | 35 | 55 | 70
0.3 | 215 | 203 | 209 | 36.03448 | 81.72414 | 50 | 65 | 85 | 95
0.15 | 86 | 103 | 94.5 | 16.2931 | 98.01724 | 85 | 90 | 95 | 100
0.075 | 13 | 6 | 9.5 | 1.637931 | 99.65517 | 100 | 100 | 100 | 100
0.0375 | 3 | 1 | 2 | 0.3448276 | 100 | 100 | 100 | 100 | 100
| 580 | 580 | 580 | 100 |  | 100 | 100 | 100 | 100
Mód Finura | 2.650862 |  |  |  |  | 1.55 | 2.2 | 2.9 | 3.5
⁭
⁭
MENU
EMPACOTAMENTO

## Mescla 2 Areias
COMPOSIÇÃO IDEAL DOS AGREGADOS MIÚDOS | [14 empty] | Data:
Peneira com abertura de malha (ABNT NBR NM ISO 3310-1) | Areia fina | [5 empty] | Areia Regular | [5 empty] | %, em massa, retida acumulada
[13 empty] | Mescla | Limites Inf. |  | Limites Sup.
| Ensaio 1 | Ensaio 2 | Média | Retido (%) | Acum. (%) | Prop. (%) | Ensaio 1 | Ensaio 2 | Média | Retido (%) | Acum. (%) | Prop. (%) |  | Zona util | Zona ótima | Zona ótima | Zona util
9.5 |  |  | 0 | 0 | 0 | 0 |  |  | 0 | 0 | 0 | 0 | 0 | 0 | 0 | 0 | 0
6.3 |  |  | 0 | 0 | 0 | 0 |  |  | 0 | 0 | 0 | 0 | 0 | 0 | 0 | 0 | 7
4.8 |  |  | 0 | 0 | 0 | 0 | 6 | 9 | 7.5 | 1.293103 | 1.293103 | 0.9698276 | 0.9698276 | 0 | 0 | 5 | 10
2.4 |  |  | 0 | 0 | 0 | 0 | 52 | 54 | 53 | 9.137931 | 10.43103 | 7.823276 | 7.823276 | 0 | 10 | 20 | 25
1.2 |  |  | 0 | 0 | 0 | 0 | 98 | 105 | 101.5 | 17.5 | 27.93103 | 20.94828 | 20.94828 | 5 | 20 | 30 | 50
0.6 |  |  | 0 | 0 | 0 | 0 | 107 | 99 | 103 | 17.75862 | 45.68966 | 34.26724 | 34.26724 | 15 | 35 | 55 | 70
0.3 | 15 | 11 | 13 | 2.311111 | 2.311111 | 0.5777778 | 215 | 203 | 209 | 36.03448 | 81.72414 | 61.2931 | 61.87088 | 50 | 65 | 85 | 95
0.15 | 394 | 422 | 408 | 72.53333 | 74.84444 | 18.71111 | 86 | 103 | 94.5 | 16.2931 | 98.01724 | 73.51293 | 92.22404 | 85 | 90 | 95 | 100
0.075 | 150 | 131 | 140.5 | 24.97778 | 99.82222 | 24.95556 | 13 | 6 | 9.5 | 1.637931 | 99.65517 | 74.74138 | 99.69693 | 100 | 100 | 100 | 100
0.0375 | 1 | 1 | 1 | 0.1777778 | 100 | 25 | 3 | 1 | 2 | 0.3448276 | 100 | 75 | 100 | 100 | 100 | 100 | 100
(%) | 560 | 565 | 562.5 | 100 |  |  | 580 | 580 | 580 | 100 |  |  | 100%
Mód Finura | 0.7715556 | [5 empty] | 2.650862 | [5 empty] | 2.181035 | 1.55 | 2.2 | 2.9 | 3.5
| Teor na mistura de areia fina |  |  |  |  | 25 | Teor na mistura de areia regular |  |  |  |  | 75
⁭
⁭
MENU
EMPACOTAMENTO

## Mescla 3 Areias
COMPOSIÇÃO IDEAL DOS AGREGADOS MIÚDOS | [20 empty] | Data:
Peneira com abertura de malha (ABNT NBR NM ISO 3310-1) | Areia fina | [5 empty] | Areia Regular | [5 empty] | Areia Grossa | [5 empty] | %, em massa, retida acumulada
[19 empty] | Mescla | Limites Inf. |  | Limites Sup.
| Ensaio 1 | Ensaio 2 | Média | Retido (%) | Acum. (%) | Prop. (%) | Ensaio 1 | Ensaio 2 | Média | Retido (%) | Acum. (%) | Prop. (%) | Ensaio 1 | Ensaio 2 | Média | Retido (%) | Acum. (%) | Prop. (%) |  | Zona util | Zona ótima | Zona ótima | Zona util
9.5 |  |  | 0 | 0 | 0 | 0 |  |  | 0 | 0 | 0 | 0 | 12 | 17 | 14.5 | 4.03338 | 4.03338 | 1.411683 | 1.411683 | 0 | 0 | 0 | 0
6.3 |  |  | 0 | 0 | 0 | 0 |  |  | 0 | 0 | 0 | 0 | 30 | 52 | 41 | 11.40473 | 15.43811 | 5.403338 | 5.403338 | 0 | 0 | 0 | 7
4.8 |  |  | 0 | 0 | 0 | 0 | 6 | 9 | 7.5 | 1.293103 | 1.293103 | 0.5172414 | 68 | 75 | 71.5 | 19.88873 | 35.32684 | 12.36439 | 12.88164 | 0 | 0 | 5 | 10
2.4 |  |  | 0 | 0 | 0 | 0 | 52 | 54 | 53 | 9.137931 | 10.43103 | 4.172414 | 105 | 127 | 116 | 32.26704 | 67.59388 | 23.65786 | 27.83027 | 0 | 10 | 20 | 25
1.2 |  |  | 0 | 0 | 0 | 0 | 98 | 105 | 101.5 | 17.5 | 27.93103 | 11.17241 | 52 | 77 | 64.5 | 17.94159 | 85.53547 | 29.93741 | 41.10983 | 5 | 20 | 30 | 50
0.6 |  |  | 0 | 0 | 0 | 0 | 107 | 99 | 103 | 17.75862 | 45.68966 | 18.27586 | 48 | 56 | 52 | 14.46453 | 100 | 35 | 53.27586 | 15 | 35 | 55 | 70
0.3 | 15 | 11 | 13 | 2.311111 | 2.311111 | 0.5777778 | 215 | 203 | 209 | 36.03448 | 81.72414 | 32.68966 |  |  | 0 | 0 | 100 | 35 | 68.26743 | 50 | 65 | 85 | 95
0.15 | 394 | 422 | 408 | 72.53333 | 74.84444 | 18.71111 | 86 | 103 | 94.5 | 16.2931 | 98.01724 | 39.2069 |  |  | 0 | 0 | 100 | 35 | 92.91801 | 85 | 90 | 95 | 100
0.075 | 150 | 131 | 140.5 | 24.97778 | 99.82222 | 24.95556 | 13 | 6 | 9.5 | 1.637931 | 99.65517 | 39.86207 |  |  | 0 | 0 | 100 | 35 | 99.81762 | 100 | 100 | 100 | 100
0.0375 | 1 | 1 | 1 | 0.1777778 | 100 | 25 | 3 | 1 | 2 | 0.3448276 | 100 | 40 |  |  | 0 | 0 | 100 | 35 | 100 | 100 | 100 | 100 | 100
(%) | 560 | 565 | 562.5 | 100 |  |  | 580 | 580 | 580 | 100 |  |  | 315 | 404 | 359.5 | 100 |  |  | 100%
Mód Finura | 0.7715556 | [5 empty] | 2.650862 | [5 empty] | 4.924896 | [5 empty] | 2.976947 | 1.55 | 2.2 | 2.9 | 3.5
| Teor na mistura de areia fina |  |  |  |  | 25 | Teor na mistura de areia regular |  |  |  |  | 40 | Teor na mistura de areia grossa |  |  |  |  | 35
⁭
⁭
MENU
EMPACOTAMENTO

## Granulometeria 1 Brita
COMPOSIÇÃO GRANULOMÉTRICA DE UM AGREGADO GRAÚDO | [10 empty] | Data:
Peneira com abertura de malha (ABNT NBR NM ISO 3310-1) | Brita |  |  |  |  | Percentagem, em massa, retida acumulada
Zona Granulométrica (d/D)
| Ensaio 1 | Ensaio 2 | Média (g) | Retido (%) | Acum. (%) | 4,75/12,5 |  | 9,5/25 |  | 19/31,5 |  | 25/50 |  | 37,5/75
[6 empty] | Lim Inf | Lim Sup | Lim Inf | Lim Sup | Lim Inf | Lim Sup | Lim Inf | Lim Sup | Lim Inf | Lim Sup
75 |  |  | 0 | 0 | 0 | 0 | 0 | 0 | 0 | 0 | 0 | 0 | 0 | 0 | 5
63 |  |  | 0 | 0 | 0 | 0 | 0 | 0 | 0 | 0 | 0 | 0 | 0 | 5 | 30
50 |  |  | 0 | 0 | 0 | 0 | 0 | 0 | 0 | 0 | 0 | 0 | 5 | 75 | 100
37.5 |  |  | 0 | 0 | 0 | 0 | 0 | 0 | 0 | 0 | 0 | 5 | 30 | 90 | 100
31.5 |  |  | 0 | 0 | 0 | 0 | 0 | 0 | 0 | 0 | 5 | 75 | 100 | 95 | 100
25 |  |  | 0 | 0 | 0 | 0 | 0 | 0 | 5 | 5 | 25 | 87 | 100 | 100 | 100
19 | 98.7 | 98.7 | 98.7 | 3.87393 | 3.87393 | 0 | 0 | 2 | 15 | 65 | 95 | 95 | 100 | 100 | 100
12.5 | 124 | 124 | 124 | 4.866944 | 8.740874 | 0 | 5 | 40 | 65 | 92 | 100 | 100 | 100 | 100 | 100
9.5 | 459.4 | 459.4 | 459.4 | 18.03124 | 26.77212 | 2 | 15 | 80 | 100 | 95 | 100 | 100 | 100 | 100 | 100
6.3 | 512 | 512 | 512 | 20.09577 | 46.86789 | 40 | 65 | 92 | 100 | 100 | 100 | 100 | 100 | 100 | 100
4.8 | 286.7 | 286.7 | 286.7 | 11.25285 | 58.12073 | 80 | 100 | 95 | 100 | 100 | 100 | 100 | 100 | 100 | 100
2.4 | 356 | 356 | 356 | 13.97284 | 72.09357 | 95 | 100 | 100 | 100 | 100 | 100 | 100 | 100 | 100 | 100
1.2 | 441 | 441 | 441 | 17.30905 | 89.40262 | 100 | 100 | 100 | 100 | 100 | 100 | 100 | 100 | 100 | 100
0.6 | 0 | 0 | 0 | 0 | 89.40262 | 100 | 100 | 100 | 100 | 100 | 100 | 100 | 100 | 100 | 100
0.3 | 270 | 270 | 270 | 10.59738 | 100 | 100 | 100 | 100 | 100 | 100 | 100 | 100 | 100 | 100 | 100
0.15 | 0 | 0 | 0 | 0 | 100 | 100 | 100 | 100 | 100 | 100 | 100 | 100 | 100 | 100 | 100
0.075 | 0 | 0 | 0 | 0 | 100 | 100 | 100 | 100 | 100 | 100 | 100 | 100 | 100 | 100 | 100
0.0375 | 0 | 0 | 0 | 0 | 100 | 100 | 100 | 100 | 100 | 100 | 100 | 100 | 100 | 100 | 100
| 2547.8 | 2547.8 | 2547.8 | 100 |  | 100 | 100 | 100 | 100 | 100 | 100 | 100 | 100 | 100 | 100
Mód Finura | 5.396656 |  |  |  |  | 5.77 | 6.15 | 6.77 | 7.15 | 7.6 | 7.95 | 8 | 8.3 | 8.9 | 9.05
MENU

## Granulometria 2 Britas
COMPOSIÇÃO GRANULOMÉTRICA DE UM AGREGADO GRAÚDO | [18 empty] | Data:
Peneira com abertura de malha (ABNT NBR NM ISO 3310-1) | Brita 1 | [5 empty] | Brita 2 | [5 empty] | Percentagem, em massa, retida acumulada
Zona Granulométrica (d/D)
| Ensaio 1 | Ensaio 2 | Média (g) | Retido (%) | Acum. (%) | Proporção (%) | Ensaio 1 | Ensaio 2 | Média (g) | Retido (%) | Acum. (%) | Proporção (%) | Mescla das britas | 4,75/12,5 |  | 9,5/25 |  | 19/31,5 |  | 25/50 |  | 37,5/75
[14 empty] | Lim Inf | Lim Sup | Lim Inf | Lim Sup | Lim Inf | Lim Sup | Lim Inf | Lim Sup | Lim Inf | Lim Sup
75 |  |  | 0 | 0 | 0 | 0 |  |  | 0 | 0 | 0 | 0 | 0 | 0 | 0 | 0 | 0 | 0 | 0 | 0 | 0 | 0 | 5
63 |  |  | 0 | 0 | 0 | 0 |  |  | 0 | 0 | 0 | 0 | 0 | 0 | 0 | 0 | 0 | 0 | 0 | 0 | 0 | 5 | 30
50 |  |  | 0 | 0 | 0 | 0 |  |  | 0 | 0 | 0 | 0 | 0 | 0 | 0 | 0 | 0 | 0 | 0 | 0 | 5 | 75 | 100
37.5 |  |  | 0 | 0 | 0 | 0 |  |  | 0 | 0 | 0 | 0 | 0 | 0 | 0 | 0 | 0 | 0 | 0 | 5 | 30 | 90 | 100
31.5 |  |  | 0 | 0 | 0 | 0 |  |  | 0 | 0 | 0 | 0 | 0 | 0 | 0 | 0 | 0 | 0 | 5 | 75 | 100 | 95 | 100
25 |  |  | 0 | 0 | 0 | 0 |  |  | 0 | 0 | 0 | 0 | 0 | 0 | 0 | 0 | 5 | 5 | 25 | 87 | 100 | 100 | 100
19 | 98.7 | 98.7 | 98.7 | 3.87393 | 3.87393 | 0.9684826 | 98.7 | 98.7 | 98.7 | 3.87393 | 3.87393 | 2.905448 | 3.87393 | 0 | 0 | 2 | 15 | 65 | 95 | 95 | 100 | 100 | 100
12.5 | 124 | 124 | 124 | 4.866944 | 8.740874 | 2.185219 | 124 | 124 | 124 | 4.866944 | 8.740874 | 6.555656 | 8.740874 | 0 | 5 | 40 | 65 | 92 | 100 | 100 | 100 | 100 | 100
9.5 | 459.4 | 459.4 | 459.4 | 18.03124 | 26.77212 | 6.693029 | 459.4 | 459.4 | 459.4 | 18.03124 | 26.77212 | 20.07909 | 26.77212 | 2 | 15 | 80 | 100 | 95 | 100 | 100 | 100 | 100 | 100
6.3 | 512 | 512 | 512 | 20.09577 | 46.86789 | 11.71697 | 512 | 512 | 512 | 20.09577 | 46.86789 | 35.15091 | 46.86789 | 40 | 65 | 92 | 100 | 100 | 100 | 100 | 100 | 100 | 100
4.8 | 286.7 | 286.7 | 286.7 | 11.25285 | 58.12073 | 14.53018 | 286.7 | 286.7 | 286.7 | 11.25285 | 58.12073 | 43.59055 | 58.12073 | 80 | 100 | 95 | 100 | 100 | 100 | 100 | 100 | 100 | 100
2.4 | 356 | 356 | 356 | 13.97284 | 72.09357 | 18.02339 | 356 | 356 | 356 | 13.97284 | 72.09357 | 54.07018 | 72.09357 | 95 | 100 | 100 | 100 | 100 | 100 | 100 | 100 | 100 | 100
1.2 | 441 | 441 | 441 | 17.30905 | 89.40262 | 22.35066 | 441 | 441 | 441 | 17.30905 | 89.40262 | 67.05197 | 89.40262 | 100 | 100 | 100 | 100 | 100 | 100 | 100 | 100 | 100 | 100
0.6 | 0 | 0 | 0 | 0 | 89.40262 | 22.35066 | 0 | 0 | 0 | 0 | 89.40262 | 67.05197 | 89.40262 | 100 | 100 | 100 | 100 | 100 | 100 | 100 | 100 | 100 | 100
0.3 | 270 | 270 | 270 | 10.59738 | 100 | 25 | 270 | 270 | 270 | 10.59738 | 100 | 75 | 100 | 100 | 100 | 100 | 100 | 100 | 100 | 100 | 100 | 100 | 100
0.15 | 0 | 0 | 0 | 0 | 100 | 25 | 0 | 0 | 0 | 0 | 100 | 75 | 100 | 100 | 100 | 100 | 100 | 100 | 100 | 100 | 100 | 100 | 100
0.075 | 0 | 0 | 0 | 0 | 100 | 25 | 0 | 0 | 0 | 0 | 100 | 75 | 100 | 100 | 100 | 100 | 100 | 100 | 100 | 100 | 100 | 100 | 100
0.0375 | 0 | 0 | 0 | 0 | 100 | 25 | 0 | 0 | 0 | 0 | 100 | 75 | 100 | 100 | 100 | 100 | 100 | 100 | 100 | 100 | 100 | 100 | 100
| 2547.8 | 2547.8 | 2547.8 | 100 |  |  | 2547.8 | 2547.8 | 2547.8 | 100 |  |  |  | 100 | 100 | 100 | 100 | 100 | 100 | 100 | 100 | 100 | 100
Mód Finura | 5.396656 | [5 empty] | 5.396656 | [5 empty] | 5.396656 | 5.77 | 6.15 | 6.77 | 7.15 | 7.6 | 7.95 | 8 | 8.3 | 8.9 | 9.05
| Teor na mistura da brita 1 |  |  |  |  | 25 | Teor na mistura da brita 2 |  |  |  |  | 75
MENU

## Empacotamento
Determinação da massa unitária compactada de misturas e índice de volume de vazios ABNT NBR NM 45 | [6 empty] | Mínimos de vazios das misturas |  | m | Traço | Cimento | Brita 2 | Brita 1 | Brita 0 | Areia Grossa | Areia Média | Areia Fina
|  |  | Massa Específica (kg/m3) | [8 empty] | B | B | B | A | A | A
Peso Recipiente (kg) |  | 3.915 | Brita 2 | 3000 | Melhor B2/B1 | 2949 | B2 + B1 | 44.29027 | 5 | 1:5 | 1 | 0.225225 | 0.096525 | 1.287 | 1.31625 | 1.575 | 0.5
Dimensões do Recipiente (cm) |  | 25 | Brita 1 | 2830 | Melhor B2/B1/B0 | 2669.8 | B2 + B1 + B0 | 31.58199 | Conferência dos % |  |  | 70% | 30% | 80% | 45% | 35% | 10%
|  | 25 | Brita 0 | 2600 | Melhor B2/B1/B0/AG | 2651.89 | B2 + B1 + B0 + AG | 23.17027
|  | 25 | Areia Grossa | 2630 | Melhor B2/B1/B0/AG/AM | 2644.2285 | B2 + B1 + B0 + AG + AM | 22.05212 | Proporção |  |  | 14% | 6% | 80% | 38.81% | 46.44% | 14.74%
Volume (l) (mínimo 10 l) |  | 15.625 | Areia Média | 2630 | Melhor B2/B1/B0/AG/AM/AF | 2642.80565 | B2 + B1 + B0 + AG + AM + AF | 19.58122 | Total |  | B | 1.60875 | A | 3.39125
|  |  | Areia Fina | 2630
Determinação da massa unitária compactada da Brita 2 e Brita 1
B2 (%) | B1 (%) | Massa compactada da mistura (kg) | Massa compactada da mistura sem o recepciente (kg) | Massa Unitária Compactada Final (kg/m3) | Massa Específica da Mistura (kg/m3) | Índice de Volume de Vazios (%)
100 | 0 | 28.52 | 24.605 | 1574.72 | 3000 | 47.50933 | [11 empty] | Materiais
90 | 10 | 28.635 | 24.72 | 1582.08 | 2983 | 46.96346
80 | 20 | 29.14 | 25.225 | 1614.4 | 2966 | 45.56979 | [11 empty] | Brita 2 | B2
70 | 30 | 29.585 | 25.67 | 1642.88 | 2949 | 44.29027 | [11 empty] | Brita 1 | B1
65 | 35 | 28.6 | 24.685 | 1579.84 | 2940.5 | 46.27308 | [11 empty] | Brita 0 | B0
60 | 40 | 29.3 | 25.385 | 1624.64 | 2932 | 44.58936 | [11 empty] | Areia Grossa | AG
50 | 50 | 29.024 | 25.109 | 1606.976 | 2915 | 44.87218 | [11 empty] | Areia Média | AM
40 | 60 | 28.635 | 24.72 | 1582.08 | 2898 | 45.40787 | [11 empty] | Areia Fina | AF
Determinação da massa unitária compactada da Brita 2/Brita 1 e Brita 0
B2/B1 (%) | B0 (%) | Massa compactada da mistura (kg) | Massa compactada da mistura sem o recepciente (kg) | Massa Unitária Compactada Final (kg/m3) | Massa Específica da Mistura (kg/m3) | Índice de Volume de Vazios (%)
100 | 0 | 29.545 | 25.63 | 1640.32 | 2949 | 44.37708
90 | 10 | 31.23 | 27.315 | 1748.16 | 2914.1 | 40.01029
80 | 20 | 32.356 | 28.441 | 1820.224 | 2879.2 | 36.78022
70 | 30 | 32.998 | 29.083 | 1861.312 | 2844.3 | 34.55993
65 | 35 | 33.455 | 29.54 | 1890.56 | 2826.85 | 33.12132
60 | 40 | 31.556 | 27.641 | 1769.024 | 2809.4 | 37.03196
55 | 45 | 33.2 | 29.285 | 1874.24 | 2791.95 | 32.86986
50 | 50 | 32.5 | 28.585 | 1829.44 | 2774.5 | 34.06235
40 | 60 | 31.3 | 27.385 | 1752.64 | 2739.6 | 36.0257
30 | 70 | 32.567 | 28.652 | 1833.728 | 2704.7 | 32.20217
20 | 80 | 32.456 | 28.541 | 1826.624 | 2669.8 | 31.58199
Determinação da massa unitária compactada da Brita 2/Brita 1/Brita 0 e Areia Grossa
B2/B1/B0 (%) | AG (%) | Massa compactada da mistura (kg) | Massa compactada da mistura sem o recepciente (kg) | Massa Unitária Compactada Final (kg/m3) | Massa Específica da Mistura (kg/m3) | Índice de Volume de Vazios (%)
100 | 0 | 29.545 | 25.63 | 1640.32 | 2669.8 | 38.56019
90 | 10 | 31.23 | 27.315 | 1748.16 | 2665.82 | 34.42318
80 | 20 | 32.356 | 28.441 | 1820.224 | 2661.84 | 31.61783
70 | 30 | 32.998 | 29.083 | 1861.312 | 2657.86 | 29.96952
65 | 35 | 33.455 | 29.54 | 1890.56 | 2655.87 | 28.81579
60 | 40 | 33.556 | 29.641 | 1897.024 | 2653.88 | 28.51885
55 | 45 | 35.75 | 31.835 | 2037.44 | 2651.89 | 23.17027
50 | 50 | 32.8 | 28.885 | 1848.64 | 2649.9 | 30.23737
40 | 60 | 33.75 | 29.835 | 1909.44 | 2645.92 | 27.83455
30 | 70 | 34.567 | 30.652 | 1961.728 | 2641.94 | 25.74669
20 | 80 | 32.456 | 28.541 | 1826.624 | 2637.96 | 30.75619
0
Determinação da massa unitária compactada da Brita 2/Brita 1/Brita 0/Areia Grossa e Areia Média
B2/B1/B0/ AG (%) | AM (%) | Massa compactada da mistura (kg) | Massa compactada da mistura sem o recepciente (kg) | Massa Unitária Compactada Final (kg/m3) | Massa Específica da Mistura (kg/m3) | Índice de Volume de Vazios (%)
100 | 0 | 29.545 | 25.63 | 1640.32 | 2651.89 | 38.14525
90 | 10 | 31.23 | 27.315 | 1748.16 | 2649.701 | 34.02425
80 | 20 | 32.356 | 28.441 | 1820.224 | 2647.512 | 31.24775
70 | 30 | 32.998 | 29.083 | 1861.312 | 2645.323 | 29.63763
65 | 35 | 33.455 | 29.54 | 1890.56 | 2644.2285 | 28.5024
60 | 40 | 33.556 | 29.641 | 1897.024 | 2643.134 | 28.22823
50 | 50 | 35 | 31.085 | 1989.44 | 2640.945 | 24.66939
65 | 35 | 36.12 | 32.205 | 2061.12 | 2644.2285 | 22.05212
40 | 60 | 35.78 | 31.865 | 2039.36 | 2638.756 | 22.7151
30 | 70 | 34.567 | 30.652 | 1961.728 | 2636.567 | 25.59537
20 | 80 | 32.456 | 28.541 | 1826.624 | 2634.378 | 30.66204
Determinação da massa unitária compactada da Brita 2/Brita 1/Brita 0/Areia Grossa/Areia Média e Areia Fina
B2/B1/B0/ AG/AM (%) | AF (%) | Massa compactada da mistura (kg) | Massa compactada da mistura sem o recepciente (kg) | Massa Unitária Compactada Final (kg/m3) | Massa Específica da Mistura (kg/m3) | Índice de Volume de Vazios (%)
100 | 0 | 34.998 | 31.083 | 1989.312 | 2644.2285 | 24.76777
95 | 5 | 36.789 | 32.874 | 2103.936 | 2643.517075 | 20.41148
90 | 10 | 37.123 | 33.208 | 2125.312 | 2642.80565 | 19.58122
85 | 15 | 36.813 | 32.898 | 2105.472 | 2642.094225 | 20.31049
80 | 20 | 36.189 | 32.274 | 2065.536 | 2641.3828 | 21.80096
70 | 30 | 37 | 33.085 | 2117.44 | 2639.95995 | 19.79272
1 Areia
MENU
TRAÇOS
MESCLAS 2
MESCLAS 3

## Traços
SOMENTE SE FOR TRABALHAR COM 4 TRAÇOS
INTERMEDIÁRIO |  |  |  | Traço (m) | RICO |  |  |  | Traço (m) | INTERMEDIÁRIO 2 |  |  |  | Traço (m) | POBRE |  |  |  | Traço (m)
Traço unitário (1:5) |  |  |  | 5 | Traço unitário (1:3) |  |  |  | 3 | Traço unitário (1:6) |  |  |  | 6 | Traço unitário (1:7) |  |  |  | 7
% argam | Cim | Areia | Brita |  | % argam | Cim | Areia | Brita |  | % argam | Cim | Areia | Brita |  | % argam | Cim | Areia | Brita
50 | 1 | 2 | 3 |  | 50 | 1 | 1 | 2 |  | 50 | 1 | 2.5 | 3.5 |  | 50 | 1 | 3 | 4
52 | 1 | 2.12 | 2.88 |  | 52 | 1 | 1.08 | 1.92 |  | 52 | 1 | 2.64 | 3.36 |  | 52 | 1 | 3.16 | 3.84
54 | 1 | 2.24 | 2.76 |  | 54 | 1 | 1.16 | 1.84 |  | 54 | 1 | 2.78 | 3.22 |  | 54 | 1 | 3.32 | 3.68
56 | 1 | 2.36 | 2.64 |  | 56 | 1 | 1.24 | 1.76 |  | 56 | 1 | 2.92 | 3.08 |  | 56 | 1 | 3.48 | 3.52
58 | 1 | 2.48 | 2.52 | Total de materiais (kg) | 58 | 1 | 1.32 | 1.68 | Total de materiais (kg) | 58 | 1 | 3.06 | 2.94 | Total de materiais (kg) | 58 | 1 | 3.64 | 3.36 | Total de materiais (kg)
60 | 1 | 2.6 | 2.4 |  | 60 | 1 | 1.4 | 1.6 |  | 60 | 1 | 3.2 | 2.8 |  | 60 | 1 | 3.8 | 3.2
Traço massa acumulada (1:5) |  |  |  | 100 | Traço massa acumulada (1:3) |  |  |  | 100 | Traço massa acumulada (1:6) |  |  |  | 100 | Traço massa acumulada (1:7) |  |  |  | 100
% argam | Cim | Areia | Brita | S (kg) | % argam | Cim | Areia | Brita | S (kg) | % argam | Cim | Areia | Brita | S (kg) | % argam | Cim | Areia | Brita | S (kg)
50 | 16.66667 | 33.33333 | 50 | 100 | 50 | 25 | 25 | 50 | 100 | 50 | 14.28571 | 35.71429 | 50 | 100 | 50 | 12.5 | 37.5 | 50 | 100
52 | 17.36111 | 36.80556 | 50 | 104.1667 | 52 | 26.04167 | 28.125 | 50 | 104.1667 | 52 | 14.88095 | 39.28571 | 50 | 104.1667 | 52 | 13.02083 | 41.14583 | 50 | 104.1667
54 | 18.11594 | 40.57971 | 50 | 108.6957 | 54 | 27.17391 | 31.52174 | 50 | 108.6957 | 54 | 15.52795 | 43.1677 | 50 | 108.6957 | 54 | 13.58696 | 45.1087 | 50 | 108.6957
56 | 18.93939 | 44.69697 | 50 | 113.6364 | 56 | 28.40909 | 35.22727 | 50 | 113.6364 | 56 | 16.23377 | 47.4026 | 50 | 113.6364 | 56 | 14.20455 | 49.43182 | 50 | 113.6364
58 | 19.84127 | 49.20635 | 50 | 119.0476 | 58 | 29.7619 | 39.28571 | 50 | 119.0476 | 58 | 17.0068 | 52.04082 | 50 | 119.0476 | 58 | 14.88095 | 54.16667 | 50 | 119.0476
60 | 20.83333 | 54.16667 | 50 | 125 | 60 | 31.25 | 43.75 | 50 | 125 | 60 | 17.85714 | 57.14286 | 50 | 125 | 60 | 15.625 | 59.375 | 50 | 125
Traço massa descontada (1:5) |  |  |  |  | Traço massa descontada (1:3) |  |  |  |  | Traço massa descontada (1:6) |  |  |  |  | Traço massa descontada (1:7)
% argam | Cim | Areia | Brita |  | % argam | Cim | Areia | Brita |  | % argam | Cim | Areia | Brita |  | % argam | Cim | Areia | Brita
50 | 16.66667 | 33.33333 | 50 |  | 50 | 25 | 25 | 50 |  | 50 | 14.28571 | 35.71429 | 50 |  | 50 | 12.5 | 37.5 | 50
52 | 0.6944444 | 3.472222 | 0 |  | 52 | 1.041667 | 3.125 | 0 |  | 52 | 0.5952381 | 3.571429 | 0 |  | 52 | 0.5208333 | 3.645833 | 0
54 | 0.7548309 | 3.774155 | 0 |  | 54 | 1.132246 | 3.396739 | 0 |  | 54 | 0.6469979 | 3.881988 | 0 |  | 54 | 0.5661232 | 3.962862 | 0
56 | 0.8234519 | 4.11726 | 0 |  | 56 | 1.235178 | 3.705534 | 0 |  | 56 | 0.7058159 | 4.234896 | 0 |  | 56 | 0.6175889 | 4.323123 | 0
58 | 0.9018759 | 4.50938 | 0 |  | 58 | 1.352814 | 4.058442 | 0 |  | 58 | 0.7730365 | 4.638219 | 0 |  | 58 | 0.6764069 | 4.734848 | 0
60 | 0.9920635 | 4.960317 | 0 |  | 60 | 1.488095 | 4.464286 | 0 |  | 60 | 0.8503401 | 5.102041 | 0 |  | 60 | 0.7440476 | 5.208333 | 0
MENU
EMPACOTAMENTO
3 TRAÇOS
4 TRAÇOS

## 3 traços
FAMÍLIA CONCRETO
Traço | Família | Traço | [7 empty] | a (%) |  | 54
|  | Cimento | Areia Fina | Areia Média | Areia Grossa | Brita 0 | Brita 1 | Brita 2
Rico | 3 | 1 | 0.1710284 | 0.5387394 | 0.4502322 | 1.472 | 0.1104 | 0.2576 |  | Teor de Aditivo (%) |  | 0.4
Interm | 5 | 1 | 0.3302617 | 1.040324 | 0.8694139 | 2.208 | 0.1656 | 0.3864
Pobre | 7 | 1 | 0.489495 | 1.541909 | 1.288596 | 2.944 | 0.2208 | 0.5152
Traço | g | Cimento (kg/m3) | A Fina (kg/m3) | A Média (kg/m3) | A Grossa (kg/m3) | Brita 0 (kg/m3) | Brita 1 (kg/m3) | Brita 2 (kg/m3) | Água (kg/m3) | Aditivo 1 (kg/m3) | a/c | H
Rico | 2419.226 | 543.6464 | 92.97896 | 292.8837 | 244.7671 | 800.2475 | 60.01856 | 140.0433 | 244.6409 | 2.174586 | 0.45 | 11.25
Interm | 2435.142 | 370.6457 | 122.4101 | 385.5918 | 322.2446 | 818.3858 | 61.37893 | 143.2175 | 211.2681 | 1.482583 | 0.57 | 9.5
Pobre | 2419.226 | 278.7127 | 136.4285 | 429.7498 | 359.148 | 820.5303 | 61.53977 | 143.5928 | 189.5247 | 1.114851 | 0.68 | 8.5
| Rico | 3 | Pvazio | 1.9 | Mesp1 | g
|  |  | Pcheio | 5.5 | 2291.899 | 2419.226
|  |  | Pvazio | 2.1 | Mesp2
|  |  | Pcheio | 6.1 | 2546.554
| Interm | 5 | Pvazio | 1.9 | Mesp1 | g
|  |  | Pcheio | 5.7 | 2419.226 | 2435.142
|  |  | Pvazio | 2.1 | Mesp2
|  |  | Pcheio | 5.95 | 2451.058
| Pobre | 7 | Pvazio | 1.9 | Mesp1 | g
|  |  | Pcheio | 5.65 | 2387.395 | 2419.226
|  |  | Pvazio | 2.1 | Mesp2
|  |  | Pcheio | 5.95 | 2451.058
MENU
EMPACOTAMENTO
Voltar
4 TRAÇOS
Avançar

## Curvas dosagem (3t)
CONCRETO CONVENCIONAL - 28 DIAS
Equação de Abrams
|  |  | 28 dias |  | 7 dia |  | a/c |  | m |  | C |  | Log fc7 | Log fc28 | 1/C
fcj= A/Ba/c |  |  | fcj1 | 57 | fcj1 | 30 | a/c1 | 0.45 | m1 | 3 | c1 | 543.6464 | 1.477121 | 1.755875 | 0.001839431
log.fcj = log.A - a/c.log.B |  |  | fcj2 | 36 | fcj2 | 20 | a/c2 | 0.57 | m2 | 5 | c2 | 370.6457 | 1.30103 | 1.556303 | 0.002697994
Onde: |  |  | fcj3 | 15 | fcj3 | 10 | a/c3 | 0.68 | m3 | 7 | c3 | 278.7127 | 1 | 1.176091 | 0.003587924
y = log.fcj
x = a/c
Logo:
y = a - x.b
a | -2.507836
b | 2.917196
log fc1 | a/c | fc1
1.755875 | 0.4630772 | 57
1.667453 | 0.4983355 | 46.5
1.556303 | 0.5426567 | 36
1.40654 | 0.6023745 | 25.5
1.176091 | 0.6942661 | 15
Equação de Lyse
m = A + B*a/c
Onde:
x = a/c | y = m
Logo:
y = A + B*x
a | 17.38035
b | -4.848866
x = a/c | y = m
0.4630772 | 3.199579
0.4983355 | 3.81238
0.5426567 | 4.582699
0.6023745 | 5.620615
0.6942661 | 7.217722
Equação de Molinari
1/C = A + B*m
Onde:
x = 1/C | y = m
Logo:
x = A + B*y
a | 2287.439
b | -1.195414
x = c | y = m
520.4649 | 3.199579
456.7759 | 3.81238
395.88 | 4.582699
335.5971 | 5.620615
271.889 | 7.217722
MENU
Voltar
Avançar

## Cálculo dos traços (3t)
REFERÊNCIA 28dd - CÁLCULO DOS TRAÇOS E CUSTOS - por metro cúbico
fc1 | a/c | m | Cimento | Areia Fina | Areia Média | Areia Grossa | Brita 0 | Brita 1 | Brita 2 | Aditivo | Água
|  |  | (kg) | (kg) | (kg) | (kg) | (kg) | (kg) | (kg) | (kg) | (kg)
25 | 0.6058038 | 5.680217 | 332.6879 | 127.8913 | 402.8577 | 336.6739 | 817.8533 | 61.339 | 143.1243 | 1.330752 | 201.5436
30 | 0.5742303 | 5.131458 | 361.5435 | 123.188 | 388.0421 | 324.2923 | 815.7782 | 61.18337 | 142.7612 | 1.446174 | 207.6092
35 | 0.5475352 | 4.667489 | 390.1547 | 118.5244 | 373.352 | 312.0156 | 813.7207 | 61.02905 | 142.4011 | 1.560619 | 213.6235
40 | 0.5244109 | 4.26558 | 418.8686 | 113.8442 | 358.6091 | 299.6948 | 811.6558 | 60.87419 | 142.0398 | 1.675475 | 219.6593
45 | 0.5040138 | 3.911072 | 447.9478 | 109.1044 | 343.6787 | 287.2172 | 809.5647 | 60.71735 | 141.6738 | 1.791791 | 225.7719
50 | 0.485768 | 3.593953 | 477.6078 | 104.2699 | 328.4501 | 274.4905 | 807.4318 | 60.55738 | 141.3006 | 1.910431 | 232.0066
Item |  |  | Unidade | Valor |  |  | Item |  |  | Unidade | Valor
Teor de aditivo |  |  | % | 0.4 |  |  | Custo da brita 0 |  |  | R$/kg | 0.033
Custo do cimento |  |  | R$/kg | 0.5 |  |  | Custo da brita 1 |  |  | R$/kg | 0.035
Custo da areia fina |  |  | R$/kg | 0.023 |  |  | Custo da brita 2 |  |  | R$/kg | 0.038
Custo da areia média |  |  | R$/kg | 0.025 |  |  | Custo da água |  |  | R$/kg | 0
Custo da areia grossa |  |  | R$/kg | 0.027 |  |  | Custo do aditivo |  |  | R$/kg | 10
fc1 | $R$/MPa | $TOTAL (R$) | $cim (R$) | $areia fina (R$) | $areia média (R$) | $areia grossa (R$) | $brita 0 (kg) | $brita 1 (kg) | $brita 2 (kg) | $ Aditivo (kg) | $ Água (kg)
25 | 9.453174 | 236.3293 | 166.3439 | 2.941501 | 10.07144 | 9.090196 | 26.98916 | 2.146865 | 5.438724 | 13.30752 | 0
30 | 8.367026 | 251.0108 | 180.7717 | 2.833323 | 9.701053 | 8.755893 | 26.92068 | 2.141418 | 5.424925 | 14.46174 | 0
35 | 7.587654 | 265.5679 | 195.0774 | 2.726062 | 9.333799 | 8.42442 | 26.85278 | 2.136017 | 5.411243 | 15.60619 | 0
40 | 7.004431 | 280.1772 | 209.4343 | 2.618416 | 8.965228 | 8.091759 | 26.78464 | 2.130597 | 5.397511 | 16.75475 | 0
45 | 6.554943 | 294.9724 | 223.9739 | 2.5094 | 8.591969 | 7.754865 | 26.71563 | 2.125107 | 5.383605 | 17.91791 | 0
50 | 6.201262 | 310.0631 | 238.8039 | 2.398207 | 8.211254 | 7.411243 | 26.64525 | 2.119508 | 5.369421 | 19.10431 | 0
MENU
Voltar

## 4 traços
FAMÍLIA CONCRETO
Traço | Família | Traço
|  | c | Areia Fina | Areia Média | Areia Grossa | Brita 0 | Brita 1 | Brita 2 |  | a (%) |  | 54
Rico | 3 | 1 | 0.1710284 | 0.5387394 | 0.4502322 | 1.472 | 0.1104 | 0.2576
Interm | 5 | 1 | 0.3302617 | 1.040324 | 0.8694139 | 2.208 | 0.1656 | 0.3864 |  | Teor de Aditivo (%) |  | 0.4
Interm 2 | 6 | 1 | 0.4098784 | 1.291117 | 1.079005 | 2.576 | 0.1932 | 0.4508
Pobre | 7 | 1 | 0.489495 | 1.541909 | 1.288596 | 2.944 | 0.2208 | 0.5152
Traço | g | Cimento (kg/m3) | A Fina (kg/m3) | A Média (kg/m3) | A Grossa (kg/m3) | Brita 0 (kg/m3) | Brita 1 (kg/m3) | Brita 2 (kg/m3) | Água (kg/m3) | Aditivo 1 (kg/m3) | a/c | H
Rico | 2419.226 | 543.6464 | 92.97896 | 292.8837 | 244.7671 | 800.2475 | 60.01856 | 140.0433 | 244.6409 | 2.174586 | 0.45 | 11.25
Interm | 2435.142 | 370.6457 | 122.4101 | 385.5918 | 322.2446 | 818.3858 | 61.37893 | 143.2175 | 211.2681 | 1.482583 | 0.57 | 9.5
Interm 2 | 2435.142 | 320.4135 | 131.3306 | 413.6912 | 345.7277 | 825.3851 | 61.90388 | 144.4424 | 192.2481 | 1.281654 | 0.6 | 8.571429
Pobre | 2419.226 | 278.7127 | 136.4285 | 429.7498 | 359.148 | 820.5303 | 61.53977 | 143.5928 | 189.5247 | 1.114851 | 0.68 | 8.5
| Rico | 3 | Pvazio | 1.9 | Mesp1 | Mesp
|  |  | Pcheio | 5.5 | 2291.899 | 2419.226
|  |  | Pvazio | 2.1 | Mesp2
|  |  | Pcheio | 6.1 | 2546.554
| Interm | 5 | Pvazio | 1.9 | Mesp1 | Mesp
|  |  | Pcheio | 5.7 | 2419.226 | 2435.142
|  |  | Pvazio | 2.1 | Mesp2
|  |  | Pcheio | 5.95 | 2451.058
| Interm 2 | 6 | Pvazio | 1.9 | Mesp1 | Mesp
|  |  | Pcheio | 5.7 | 2419.226 | 2435.142
|  |  | Pvazio | 2.1 | Mesp2
|  |  | Pcheio | 5.95 | 2451.058
| Pobre | 7 | Pvazio | 1.9 | Mesp1 | Mesp
|  |  | Pcheio | 5.65 | 2387.395 | 2419.226
|  |  | Pvazio | 2.1 | Mesp2
|  |  | Pcheio | 5.95 | 2451.058
MENU
EMPACOTAMENTO
Voltar
3 TRAÇOS
Avançar

## Curvas dosagem (4t)
CONCRETO CONVENCIONAL - 28 DIAS
Equação de Abrams
|  |  | 28 dias |  | 7 dia |  | a/c |  | m |  | C |  | Log fc7 | Log fc28 | 1/C
fcj= A/Ba/c |  |  | fcj1 | 57 | fcj1 | 30 | a/c1 | 0.45 | m1 | 3 | c1 | 543.6464 | 1.477121 | 1.755875 | 0.001839431
log.fcj = log.A - a/c.log.B |  |  | fcj2 | 36 | fcj2 | 20 | a/c2 | 0.57 | m2 | 5 | c2 | 370.6457 | 1.30103 | 1.556303 | 0.002697994
Onde: |  |  | fcj3 | 29 | fcj3 | 18 | a/c4 | 0.6 | m3 | 6 | c3 | 320.4135 | 1.255273 | 1.462398 | 0.003120967
y = log.fcj |  |  | fcj4 | 15 | fcj4 | 10 | a/c3 | 0.68 | m4 | 7 | c4 | 278.7127 | 1 | 1.176091 | 0.003587924
x = a/c
Logo:
y = a - x.b
a | -2.462137
b | 2.903395
log fc1 | a/c | fc1
1.755875 | 0.4660669 | 57
1.667453 | 0.5019796 | 46.5
1.556303 | 0.5471235 | 36
1.511883 | 0.5651644 | 32.5
1.462398 | 0.5852629 | 29
1.342423 | 0.633991 | 22
1.176091 | 0.7015467 | 15
Equação de Lyse
m = A + B*a/c
Onde:
x = a/c | y = m
Logo:
y = A + B*x
a | 17.76557
b | -4.965201
x = a/c | y = m
0.4660669 | 3.314742
0.5019796 | 3.952751
0.5471235 | 4.754758
0.5651644 | 5.075264
0.5852629 | 5.432326
0.633991 | 6.298009
0.7015467 | 7.498175
Equação de Molinari
1/C = A + B*m
Onde:
x = 1/C | y = m
Logo:
x = A + B*y
a | 2297.972
b | -1.21093
x = c | y = m
507.7638 | 3.314742
445.026 | 3.952751
385.1982 | 4.754758
365.5586 | 5.075264
345.9105 | 5.432326
306.0315 | 6.298009
263.8586 | 7.498175
MENU
Voltar
Avançar

## Cálculo dos traços (4t)
REFERÊNCIA 28dd - CÁLCULO DOS TRAÇOS E CUSTOS - por metro cúbico
fc1 | a/c | m | Cimento | Areia Fina | Areia Média | Areia Grossa | Brita 0 | Brita 1 | Brita 2 | Aditivo | Água
|  |  | (kg) | (kg) | (kg) | (kg) | (kg) | (kg) | (kg) | (kg) | (kg)
25 | 0.6114426 | 5.897423 | 323.2777 | 129.8644 | 409.0728 | 341.868 | 820.5602 | 61.54201 | 143.598 | 1.293111 | 197.6658
30 | 0.579283 | 5.32609 | 351.532 | 125.2241 | 394.456 | 329.6525 | 818.367 | 61.37753 | 143.2142 | 1.406128 | 203.6365
35 | 0.5520925 | 4.843035 | 379.5813 | 120.6175 | 379.9452 | 317.5257 | 816.1898 | 61.21423 | 142.8332 | 1.518325 | 209.564
40 | 0.528539 | 4.424594 | 407.7655 | 115.9888 | 365.3647 | 305.3405 | 814.002 | 61.05015 | 142.4504 | 1.631062 | 215.52
45 | 0.5077633 | 4.055503 | 436.3432 | 111.2954 | 350.5806 | 292.9852 | 811.7838 | 60.88378 | 142.0622 | 1.745373 | 221.5591
50 | 0.4891789 | 3.725339 | 465.5281 | 106.5023 | 335.4824 | 280.3674 | 809.5184 | 60.71388 | 141.6657 | 1.862112 | 227.7265
Item |  |  | Unidade | Valor |  |  | Item |  |  | Unidade | Valor
Teor de aditivo |  |  | % | 0.4 |  |  | Custo da brita 0 |  |  | R$/kg | 0.033
Custo do cimento |  |  | R$/kg | 0.5 |  |  | Custo da brita 1 |  |  | R$/kg | 0.035
Custo da areia fina |  |  | R$/kg | 0.023 |  |  | Custo da brita 2 |  |  | R$/kg | 0.038
Custo da areia média |  |  | R$/kg | 0.025 |  |  | Custo da água |  |  | R$/kg | 0
Custo da areia grossa |  |  | R$/kg | 0.027 |  |  | Custo do aditivo |  |  | R$/kg | 10
fc1 | $R$/MPa | $TOTAL (R$) | $cim (R$) | $areia fina (R$) | $areia média (R$) | $areia grossa (R$) | $brita 0 (kg) | $brita 1 (kg) | $brita 2 (kg) | $ Aditivo (kg) | $ Água (kg)
25 | 9.268131 | 231.7033 | 161.6388 | 2.986881 | 10.22682 | 9.230436 | 27.07849 | 2.15397 | 5.456725 | 12.93111 | 0
30 | 8.202198 | 246.0659 | 175.766 | 2.880155 | 9.8614 | 8.900618 | 27.00611 | 2.148213 | 5.442141 | 14.06128 | 0
35 | 7.437839 | 260.3244 | 189.7907 | 2.774203 | 9.498631 | 8.573193 | 26.93426 | 2.142498 | 5.427662 | 15.18325 | 0
40 | 6.866284 | 274.6513 | 203.8827 | 2.667742 | 9.134118 | 8.244194 | 26.86207 | 2.136755 | 5.413114 | 16.31062 | 0
45 | 6.426187 | 289.1784 | 218.1716 | 2.559795 | 8.764515 | 7.910601 | 26.78886 | 2.130932 | 5.398362 | 17.45373 | 0
50 | 6.080282 | 304.0141 | 232.7641 | 2.449554 | 8.387059 | 7.56992 | 26.71411 | 2.124986 | 5.383297 | 18.62112 | 0
MENU
Voltar